Naslov
23. Seminar Radijske Komunikacije
Piezoelektrični rezonatorji
v radijski tehniki
Matjaž Vidmar
LSO, FE, Ljubljana, 31.1.−2.2.2018

---
Seznam
Seznam prosojnic predavanja: Piezoelektrični rezonatorji v radijski tehniki
1 − Vloge silicija v telekomunikacijah
2 − Fazni šum oscilatorja
3 − Omejitve faznega šuma
4 − Zgodovina kvarca v elektroniki
5 − Mehanska valovanja
6 − Piezoelektrične naprave
7 − Naravni kremenov kristal
8 − Zgodovinski kremenov rezonator FT243
9 − Umetni kremenov kristal
10 − Rezine kremenovega kristala
11 − Določanje kristalnih osi z žarki X
12 − Rodovi nihanja rezin kremena
13 − Rezine AT
14 − Strižni rodovi nihanja rezine AT
15 − Električno nadomestno vezje rezine AT
16 − Admitanca rezine AT
17 − Röntgenska slika prečnih rodov rezine AT
18 − Neharmonski prečni rodovi rezine AT
19 − Temperaturna odvisnost frekvence od kota reza AT
20 − Oblika preseka rezine AT
21 − Vpliv debeline kovinskih elektrod na površini rezine
22 − Vgradnja rezine AT v ohišje
23 − Ohišja piezoelektričnih rezonatorjev
24 − Kristalni oscilatorji
25 − Histereza lepenja umazanije v oscilatorju
26 − Nastavljivi kristalni oscilatorji
27 − Kristalna pasovna sita
28 − Naročilo rezonatorja
29 − Piezokeramika
30 − Tehnologije FBAR
31 − FBAR pasovna sita
32 − SAW pasovno sito FIR
33 − SAW pasovno sito za 36MHz
34 − SAW rezonator

---
Vloge
Element silicij
14Si
27.7% zemeljske skorje
95% kamenin
Elektronska
integrirana vezja
kristalni Si
(polprevodnik)
amorfni SiO2
(izolator)
Piezoelektrični
mehanski
rezonator
kristalni SiO2
(kvarc)
Prenosna pot
svetlobno vlakno
amorfni SiO2
(steklo)
1 – Vloge silicija v telekomunikacijah

---
Oscilator
Ojačevalnik A
Spekter newline log abs{nitalic bold F(f)}
Nosilec~P_0(f_0)
F, fC
P_0(f_0)
Fazni newline šum
Fazni newline šum
≈
Toplotni newline šum
Toplotni newline šum
Rezonator Q
%DELTA f
alignl Leesonova~enačba: ~spektralna newline alignl gostota~faznega~šuma newline L(%DELTA f)=1 over 2 cdot left[ 1+ left( f_0 over {2 Q_L %DELTA f} right) ^2 right] cdot {{k_B T_0 F} over P_0} cdot left( 1+ f_C over abs {%DELTA f} right)
f
Q_L equiv obremenjeni~Q~rezonatorja newline alignl Q_L approx 30 ~~(LC~nihajni~krog) newline alignl Q_L approx 1000 ~~(električna~votlina) newline alignl Q_L approx 30000 ~~(kremenov~kristal)
k_B approx 1.38 cdot 10^-23 nitalic J/nitalic K equiv Boltzmannova~konstanta newline alignl T_0 approx 290K equiv temperatura~vezja newline alignl F equiv šumno~število~ojačevalnika newline alignl f_C equiv mejna~frekvenca~šuma~1/f
L(%DELTA f)_{nitalic dBc/nitalic Hz}=10 log_10 left[L(%DELTA f)cdot 1Hz right]
2 – Fazni šum oscilatorja

---
Omejitve
Naključna FM (residual FM)
Zgled QPSK
Zasuk ozvezdja modulacije
color white{Spekter}newline color white{log abs{nitalic bold F(f)}}
color white{%sigma_f=sqrt{2 int from f_MIN to f_MAX %DELTA f^2 L(%DELTA f) d%DELTA f}}
color white{%sigma_%phi=sqrt{2 int from f_MIN to f_MAX L(%DELTA f) d%DELTA f}}
color white Q
01
11
color white{koleb=+-%sigma_f}
color white{Običajna~izbira} newline color white{f_MAX=3kHz} newline color white{f_MIN=50Hz}newline color white{~~~~~~(S/N)_govor}
color white{f_MAX=%DELTA f_modulacije}
color white I
color white{f_MIN=%DELTA f_regen.nosilca}
00
10
color white{+-%sigma_%phi}
f_0
color white f
Analogne radijske zveze:
QL≈30...1000
SSB (A3j brez nosilca) → f0<30MHz
FM (govor B=15kHz) → f0<1GHz
FM (slika B=30MHz) → f0<30GHz
Številske radijske zveze:
QL≈1000...30000
Gost OFDM (N>1000) → f0<1GHz
Redek OFDM (N<100) → f0<10GHz
Preprost QPSK → f0<100GHz
3 – Omejitve faznega šuma

---
Zgodovina
1880 – Jacques in Pierre Curie odkrijeta piezoelektrični pojav
1905 – G. Spezia hidrotermalna rast kremenovih kristalov v laboratoriju
1917 – Prva uporaba piezoelektričnega pojava v sonarju
1918 – Prva uporaba piezoelektričnega kristala v oscilatorju
1926 – Prvi radiodifuzni oddajnik s kremenovim kristalom
1927 – Odkrit prvi temperaturno-kompenzirani rez kristala kremena
1927 – Prva ura s kremenovim kristalom
1934 – Razvit prvi praktični temperaturno-kompenzirani AT rez
1949 – Razvit obrobljeni visoko stabilni AT rez z visokim Q
1956 – Dosegljivi prvi umetno izdelani kremenovi kristali
1956 – Opisan prvi TCXO
1972 – Kremenov kristal v obliki glasbenih vilic za ročne ure
1974 – Napovedan SC rez in preverjen 1976
4 – Zgodovina kvarca v elektroniki

---
Valovanja
5 – Mehanska valovanja
v approx 2km/nitalic s ... 12km/nitalic s ~(trdne~snovi)
Tlačni val "P" (primary/pressure
wave) plini, tekočine, trdne snovi
("BAW" bulk acoustic wave)
Strižni val "S" (secondary/shear
wave) samo trdne snovi
("BAW" bulk acoustic wave)
Površinski val "SAW"
(surface acoustic wave)
površina trdne snovi

---
Naprave
v approx 3km/nitalic s ... 12km/nitalic s
6 – Piezoelektrične naprave

---
Naravni
Tališče
1670°C
T<573°C
α-kvarc
desnosučni
in levosučni
T>573°C
β-kvarc
Mehanski
Q>106
Piezoelektrik
Hidrotermalna rast v H2O+NaCl (tisoči let) p≈1000bar
Nečistoče? Vključki? Prisotnost obeh kristalnih oblik? Nahajališča?
7 – Naravni kremenov kristal

---
FT243
Rezina SiO2
8 – Zgodovinski kremenov rezonator FT243

---
Umetni
Hidrotermalna rast
vrast(z)≈3•vrast(x)
desnosučni α-kvarc
H2O+Na2CO3
p≈700-1000bar
T≈345°C ΔT≈10°C
vrast(z)≈0.4mm/dan
H2O+NaOH
p≈1000-1500bar
T≈380°C ΔT≈25°C
vrast(z)≈1mm/dan
9 – Umetni kremenov kristal

---
Rezi
10 – Rezi kremenovega kristala

---
Roentgen
Pb oklop za žarke X
I approx 10mA
Kristal
monokromatorja
Detektor žarkov X
Geigerjeva cev
+
50kV
-
Izvor~žarkov~X newline Röntgenska~cev newline nitalic Cu ~anoda~ %lambda approx 0.154nm
Kristal
merjenec
Vrtljivo držalo merjenca
11 – Določanje kristalnih osi z žarki X

---
Rodovi
12 – Rodovi nihanja rezin kremena

---
AT
13 – Rezine AT

---
Strizni
Osnovna
rezonanca
f1≈v/2d
SiO2
SiO2
d
Tretji
overton ~3f1
SiO2
SiO2
d
Peti
overton ~5f1
SiO2
SiO2
d
Sedmi
overton ~7f1
SiO2
SiO2
d
v ≈ 3.32km/s
14 – Strižni rodovi nihanja rezine AT

---
Nadomestno
Kapacitivnost metalizirane
rezine d ≈100μm
C_0 approx 3pF
color white{P_MAX approx 1mW}
Osnovna
rezonanca
f1≈16.7MHz
C_1 approx 18fF
L_1 approx 5mH
R_1 approx 25 %OMEGA
Q_1 approx 21000
C_3 approx 2fF
L_3 approx 5mH
R_3 approx 40 %OMEGA
Tretji overton
f3≈50MHz
Q_3 approx 40000
C_5 approx 0.7fF
L_5 approx 5mH
R_5 approx 75 %OMEGA
Peti overton
f5≈84MHz
Q_5 approx 37000
C_7 approx 0.35fF
L_7 approx 5mH
R_7 approx 120 %OMEGA
Sedmi overton
f7≈117MHz
Q_7 approx 33000
15 – Električno nadomestno vezje rezine AT

---
Admitanca
B=func Im[Y]
Y(f)=G+jB
jωC0
1/R_7
1/R_5
Sedmi
overton f7
1/R_3
1/R_1
Peti overton f5
Tretji overton f3
Osnovna rezonanca f1
16 – Admitanca rezine AT
G=func Re[Y]

---
Xslika
17 – Röntgenska slika prečnih rodov rezine AT

---
Neharmonski
abs Y
f_1
f_3
f_5
f
2 r
abs Y
%DELTA Y newline 6dB ... 40dB
f_3
Višji prečni rodovi
(anharmonics)
Osnovni
prečni
rod
color red Velika newline color red{odvisnost~od} newline color red temperature
{%DELTA f} over f_1 approx d over {2 r}
%DELTA f
f
{%DELTA f} approx 100kHz < 1MHz
18 – Neharmonski prečni rodovi rezine AT

---
Temperatura
19 – Temperaturna odvisnost frekvence od kota reza AT

---
Oblika
SiO2
Plan-paralelna rezina
f_1<=33MHz
d>=50%mu nitalic m
SiO2
Plan-konveksna rezina
SiO2
Bi-konveksna rezina
SiO2
Jedkana rezina "inverted mesa"
d>=10%mu nitalic m
f_1<=170MHz
SiO2
20 – Oblika preseka rezine AT

---
21 – Vpliv debeline kovinskih elektrod na površini rezine

---
Vgradnja
22 – Vgradnja rezine AT v ohišje
Strižno valovanje
se ne razširja
 v plinih!
N2 (zrak)
~1bar
SiO2
Ag/Au
Sn
Sn
Dvotočkovno vpetje
Tritočkovno vpetje za odpornost na tresljaje

---
Ohisja
Kremenčevi kristali
Keramični rezonatorji
Večkratni rezonatorji
23 – Ohišja piezoelektričnih rezonatorjev

---
XO
Overtonski
oscilator f3
R_BK
R_BK
Q
Q
{}+{}newline{}-{}
{}+{}newline{}-{}
C_1
C_1
f_1<1 over sqrt LC<f_3
X
X
R_E
C_2
C_2
L
Pierce (Colpitts) na
osnovni frekvenci f1
Overtonski
oscilator f5
R_B1
C_1
CMOS
{}+{}newline{}-{}
L
R_0
f_5=1 over sqrt{L {C_1 C_2}over{C_1+C_2}}
C_2
C_B
Q
R_BIAS
{}+{}newline{}-{}
L'
X
f_5=1 over sqrt{L'C_0}
C_1
C_2
R_B2
R_E
X, C_0
24 – Kristalni oscilatorji

---
Histereza
TOPLO
Oscilator
P_0
SiO2
X
Ogrevanje
P_0[nitalic mW]
Ohlajanje
SiO2
Kondenzirana umazanija
Lepenje
umazanije
T[{}^0 nitalic C]
HLADNO
25 – Histereza lepenja umazanije v oscilatorju
Izklop
Vklop

---
Nastavljivi
R_BK
R_BK
Q
Q
L
X
{}+{}newline{}-{}
{}+{}newline{}-{}
X
C_1
C_1
R_V
R_E
R_E
Δf1
Δf1
C_2
C_2
D_V
L
Nastavljivi kristalni
oscilator VXO
C
L
Napetostno nastavljivi
kristalni oscilator VCXO
Δf1
+10kHz
-30kHz
CMOS
{}+{}newline{}-{}
Δf3
+1kHz
-3kHz
R_0
R_BK
Δf5
+300Hz
-1kHz
Q
L
R_BIAS
{}+{}newline{}-{}
X
C_1
C_1
X
Δf1
R_V
C_2
L_3
Δf3
C_2
D_V
26 – Nastavljivi kristalni oscilatorji

---
Sita
X_1
X_1
SiO2
Ag
Ag
X_2
X_2
Dvojno mostično pasovno sito
X_1
X_2
Mostično pasovno sito
Monolitno pasovno sito
X
color white{200Hz<=B<=50kHz}
C_0
C_1
X
X
X
X
Preprosto pasovno sito
C_1
C_2
C_3
C_2
27 – Kristalna pasovna sita
Lestvičasto pasovno sito

---
Narocilo
f_S
Podatki proizvajalca:
(1) Nadomestna induktivnost~ L
(2) Kapacitivnost elektrod~ C_0
X
C_P
f_P
Zahteve uporabnika:
X
(1) Rod nihanja~ N=1 ~ali~ 3 ~ali~ 5
(2) Frekvenca~ f_P @ C_P ~ali~ f_S
(3) Izgube~ R<=R_MAX
28 – Naročilo rezonatorja

---
Keramika
PbZrxTi1-xO3 (PZT)
x ≈ 0.52
v ≈ 3km/s ... 4km/s
Q ≈1000 @ f=10MHz
29 – Piezokeramika

---
FBAR
Film Bulk Acoustic Resonator (FBAR) Q≈2000 @ f=2GHz
Votlina
Votlina
FBAR
FBAR
BAW-SMR
v approx 6km/nitalic s ... 11km/nitalic s ~tlačni val P
SiO2
W
SiO2
W
SiO2
W
SiO2
BAW-SMR
(novo)
30 – Tehnologije FBAR
(staro)

---
FBARsita
S_1
S_2
S_3
color white{P_MAX approx 1W}
P_2
P_4
P_1
P_2
P_3
P_4
S_1
S_2
S_3
Prečni rodovi
v kvadratnem
rezonatorju
FBAR
P_1
P_3
655μm
S_1
S_2
S_3
S_4
S_5
P_1
P_2
P_3
P_4
P_5
31 – FBAR pasovna sita
557μm

---
FIR
Potujoči površinski val → sito s končnim odzivom FIR
%LAMBDA/2=v over{2 f_0}
Vhod
Elektroda
Piezoelektrična podlaga
Izhod
Kristalna podlaga: SiO2 ali LiNbO3 ali LiTaO3 ali La3Ga5SiO14
(kvarc) (langasite)
v approx 2km/nitalic s ... 5km/nitalic s
32 – SAW pasovno sito FIR
Zvočni absorber -3dB
Zvočni absorber -3dB
SAW

---
36MHz
33 – SAW sito za 36MHz

---
Rezonator
Stojni površinski val → rezonator ≡ sito z neskončnim odzivom IIR
%LAMBDA/2=v over{2 f_0}
%LAMBDA/2
Zrcalo
Elektroda
Zrcalo
Piezoelektrična podlaga
Kristalna podlaga: SiO2 ali LiNbO3 ali LiTaO3 ali La3Ga5SiO14
(kvarc) (langasite)
v approx 2km/nitalic s ... 5km/nitalic s
34 – SAW rezonator