Optične komunikacije
Predavanje 12:
Zunanji modulatorji svetlobe

---
P
formula
FP ali DFB ali VCSEL
tekst
%tau approx 200ps newline praznjenje N_2 preko newline stimuliranega sevanja
LASER
n_2
DFB newline neželjena FM
n_1
%THETA
FM zaradi segrevanja newline %DELTA f approx 60GHz newline %DELTA %lambda approx 0.5nm
LED
I
I_TH

---
Modulacija
Modulacija
Cenen TX:
Leča
LASER
Svetloba v vlaknu
Modulacija
Srednjezahteven TX:
Leča
LASER
EOM
Svetloba v vlaknu
Možna integracija v en čip!
Vrhunski TX:
Modulacija
Leča
Leča
PELTIER
LASER
EOM
Leča
Leča
Svetloba v vlaknu
PANDA vlakno

---
Polprevodniški ojačevalnik (SOA) rightarrow G(I)
P
Moduliran izhod
Vhod
MQW
N
I
%lambda approx 1550nm newline osnova InP
Polarizacijsko odvisen ali neodvisen
P
Moduliran izhod
Vhod
MQW
N
%DELTA W(U_Z)
U_Z
+
Elektro-Absorpcijski Modulator (EAM) rightarrow a(U_Z)
AR
AR
AR
AR

---
Elektro-Absorpcijski Modulator (EAM) rightarrow a(U_Z)
%DELTA W(U_Z)
a[dB]
%lambda_1<%lambda_2<%lambda_3
0dB
Ugasno razmerje approx 20dB
%tau < 10ps rightarrow C >40Gbit/s
-10dB
%lambda_3
%lambda_2
%lambda_1
-20dB
-30dB
U_Z
-1V
-2V
-3V
-5V
-4V
Podlaga InP rightarrow ne potrebuje potujočega vala

---
Nb5+
Li
O2-
+
O2-
O2-
+
Nb5+
O2-
+
O2-
O2-
+
n=n_0+n_1 cdot E +n_2 cdot E^2+...
LiNbO_3
Kerr
Pockels
E=E_vgrajeni+E_zunanji
E^2=E_vgrajeni^2+E_zunanji^2+2 E_vgrajeni E_zunanji
n_1 approx 1 cdot 10^-11 ... 2.8 cdot 10^-11 m/V

---
E_zunanji
a/l approx -0.1dB/cm
U
difuzija Ti newline newline n uparrow
l
l approx 5cm
U approx 5V
d
d approx 10 %mu m
E approx U over d
n_2 approx 2.21 ... 2.3
n_1TE approx 2.8 cdot 10^-11 m/V
LiNbO_3
%DELTA n = n_1 cdot E= 1.4 cdot 10^-5
%DELTA %phi= %DELTA n cdot k_0 cdot l approx 2.84rd rightarrow fazni modulator
k_0 ={2%pi}over %lambda_0
%lambda_0=1.55 %mu m

---
Mach-Zehnderjev interferometer
U
Podlaga GaAs rightarrow ne potrebuje potujočega vala
TLORIS
+%DELTA %phi
E_V
E_I
-0.1dB/cm
-1dB
-1dB
-%DELTA %phi
LiNbO_3
%alpha^2 approx -5dB
Ugasno razmerje approx 20dB (polarizacija?)
E_I = %alpha E_V over 2 left(e^{j%DELTA%phi}+e^{-j%DELTA%phi} right) = %alpha E_V cos %DELTA %phi
P_I= %alpha^2 P_V left(1 over 2+1 over 2 cos 2 %DELTA %phi right)
vlakno -1dB
vlakno -1dB

---
P_I= %alpha^2 P_V left(1 over 2+1 over 2 cos 2 %DELTA %phi right)=%alpha^2 P_V left(1 over 2+1 over 2 cos %pi U over U_%pi right)
P_I
n_1TE approx 2.8 cdot 10^-11 m/V
Idealno newline U_offset=0
U_{%pi TE} approx 4V ... 7V
U_%pi
TM
TE
%phi=%pi
TE
TE
%phi=0
%phi=0
AM
TM
TM
φM
U
n_1TE approx 10^-11 m/V
U_{%pi TM} approx 11V ... 20V
Ugasno razmerje approx 20dB (polarizacija?)

---
U
Mach-Zehnderjev interferometer
TLORIS
Elektrode na potujoči val
+%DELTA %phi
E_V
E_I
-0.1dB/cm
ZK
-1dB
-1dB
-%DELTA %phi
l approx 5cm
LiNbO_3
n_optični approx 2.21 ... 2.3
P_I=%alpha^2 P_V left(1 over 2+1 over 2 cos %pi {U-U_offset} over U_%pi right)
Neskladje hitrosti newline B approx 10...40GHz
n_električni approx 5...10
vlakno -1dB
vlakno -1dB

---
U
Akustooptika newline tekočine approx 10MHz newline trdne snovi approx 1GHz
+2
%alpha_1
%LAMBDA
ZVOČNIK
+1
%lambda
%LAMBDA
%alpha_1=arcsin %lambda over %LAMBDA
%lambda
%phi(x)
0
Potujoči newline zvočni newline val
-1
Raman-Nathov uklon
abs {%phi(x)}<<1rd
ABS.
-2

---
Akustooptika newline tekočine approx 10MHz newline trdne snovi approx 1GHz
U
%alpha
%tau approx 1 %mu s
%LAMBDA
ZVOČNIK
Potujoči newline zvočni newline val
%LAMBDA
Braggov odboj newline abs {%phi(x)} >1rd
%lambda
%lambda/2
%lambda
%phi(x)
%alpha
%alpha
%alpha
%lambda
%alpha=arcsin {%lambda/2}over %LAMBDA
Prepuščeni žarek
%alpha_1 approx 2%alpha=2 arcsin {%lambda/2}over %LAMBDA
Ugasno razmerje approx 50dB newline uporaben kot omrežno stikalo
ABS.

---
Valovnodolžinsko sito iz LiNbO_3
{2%pi} over %LAMBDA=%DELTA %beta rightarrow sklop TE leftarrow rightarrow TM
f approx 175MHz newline %lambda_0 approx 1.55 %mu m
U~
%LAMBDA
difuzija Ti newline newline n uparrow
n_TE approx 2.3 rightarrow %beta_TE
n_TM approx 2.21 rightarrow %beta_TM
LiNbO_3
Zvočni val